## Gips-carton
Gips-carton Knauf
Nr. crt | Denumire produs | UM | Dimensiuni uzuale mm
Placi gips-carton
1 | Placa GKB 9,5 mm | mp | 9.5 x 1200 x 2600
2 | Placa GKB 12,5 mm | mp | 12.5 x 1200 x 2600
3 | Placa hidrofuga GKBI 12,5 mm | mp | 12.5 x 1200 x 2600
4 | Placa ignifuga GKF 12,5 mm | mp | 12.5 x 1200 x 2600
5 | Placa hidrofuga si ignifuga GKFI 12,5 mm | mp | 12.5 x 1200 x 2600
Gips-carton Lafarge
Nr. crt | Denumire produs | UM | Dimensiuni uzuale
Placi gips-carton
1 | Placa BA10 PREGYPLAC 9,5 mm | mp | 9.5 x 1200 x 2600
2 | Placa BA13 PREGYPLAC 12,5 mm | mp | 12.5 x 1200 x 2600
3 | Placa BA13 PREGYDRO 12,5 mm (hidrofug) | mp | 12.5 x 1200 x 2600
4 | Placa BA13 PREGYFLAM 12,5 mm (ignifug) | mp | 12.5 x 1200 x 2600
Business 2 Business

## Betonyp
Betonyp - Placi de ciment aglomerate cu aschii de lemn
| Dimensiuni | Grosime mm | UM | kg/mp
| *3200x1250mm | *8 | mp | 11.5
| " | *10 | mp | 14.5
| " | *12 | mp | 17.4
Business 2 Business

## Vata de sticla URSA+IZOCAM
Vata termo-fono izolatoare
URSA
Denumire produs | Grosime mm | UM | Cantitate | Cond. Termica | Densitate kg/m3
E L F 50 necaserat | 50 | mp | 18 | 0.039 | 10
E L F 100 necaserat | 100 | mp | 9 | 0.039 | 10
ELF 50/100 necaserat | 50/100 | mp | 18/9 | 0.039 | 10
E L F 50 caserat | 50 | mp | 18 | 0.039 | 10
E L F 100 caserat | 100 | mp | 9 | 0.039 | 10
IZOCAM
Denumire produs | Grosime mm | UM | Cantitate | Cond. Termica | Densitate kg/m3
IZOCAM 50 necaserat | 50 | mp | 18 | 0.039 | 10
IZOCAM 100 necaserat | 100 | mp | 9 | 0.039 | 10
IZOCAM 50 caserat | 50 | mp | 18 | 0.039 | 10
IZOCAM 100 caserat | 100 | mp | 9 | 0.039 | 10

## Polistiren extrudat
URSA FOAM
| N - III - L ( 1250 x 600 ) | Grosime | m² / pachet
|  | 20 | 15
|  | 30 | 10.5
|  | 40 | 7.5
|  | 50 | 6
|  | 60 | 5.25
|  | 80 | 3.75
|  | 100 | 3
|  | 120 | 2.25
|  | 140 | 2.25
URSA FOAM N - III - I
Placi rigide din polistiren extrudat tip : natur III, expandat cu CO, camera celulara cu aer.
Calitati:
- margini (canturi) drepte
- strat de suprafata compact
- grupa de conductivitate termica (WLG) <60mm : WLG 0,035
>60mm : WLG 0,040
- densitate 35 kg/m³
URSA FOAM N - III - PZ - I
Placi rigide din polistiren extrudat tip : natur III, etanseizare cu suprafete dure pe ambele
parti, expandat cu CO2, camera celulara cu aer.
URSA FOAM N - III - L
Placi rigide din polistiren extrudat tip : natur III, expandat cu CO, camera celulara cu aer.
Calitati:
- falti treptizat la fiecare suprafata
- strat de suprafata compact
- grupa de conductivitate termica (WLG) <60mm : WLG 0,035
>60mm : WLG 0,040
- densitate 35 kg/m³

## Cochilii vata+polietilena
Cochilii din vata de sticla cu caseraj de folie de aluminiu armat cu fibra de sticla
Grosime perete |  | 20 mm |  |  | 30 mm
Diametrul exterior al tevii |  | m/cutie | m³/cutie |  | m/cutie | m³/cutie
mm | toli
15 | 1/4 | 50.4 | 0.183 |  | 30 | 0.183
18 | 3/8 | 43.2 | 0.183 |  | 24 | 0.183
22 | 1/2 | 43.2 | 0.183 |  | 24 | 0.183
28 | 3/4 | 36 | 0.183 |  | 19.2 | 0.183
35 | 1 | 30 | 0.183 |  | 19.2 | 0.183
42 | 5/4 | 24 | 0.183 |  | 16.8 | 0.183
45 |  | 24 | 0.183 |  | 14.4 | 0.183
48 | 1,5 | 19.2 | 0.183 |  | 14.4 | 0.183
57 | 7/4 | 16.8 | 0.183 |  | 10.8 | 0.183
60 | 2 | 14.4 | 0.183 |  | 10.8 | 0.183
64 |  | 12 | 0.183 |  | 10.8 | 0.183
70 |  | 10.8 | 0.183 |  | 9.6 | 0.183
76 | 2,5 | 10.8 | 0.183 |  | 8.4 | 0.183
89 | 3 | 7.2 | 0.183 |  | 7.2 | 0.183
108 | 3,5 |  |  |  | 9.6 | 0.212
114 | 4 |  |  |  | 7.2 | 0.171
133 |  |  |  |  | 6 | 0.175
140 | 5 |  |  |  | 6 | 0.188
159 |  |  |  |  | 4.8 | 0.18
168 | 6 |  |  |  | 2.4 | 0.098
Lungimea cochiliei 1,200 mm.
Volum de incarcare : 10 cutii = 2,27m³.
Grosimea peretelui cochiliei poate ajunge pana la 100 mm.
Produse din vata de sticla, lamelare, cu caseraj de folie de aluminiu armat cu fibra de sticla pe una din suprafete
| Grosime mm | Latime mm | Lungime mm | m²/sul
| 20 | 2x600 | 10000 | 12
| 30 | 2x600 | 8000 | 9.6
| 40 | 2x600 | 6000 | 7.2
| 50 | 2x600 | 5000 | 6
| 60 | 2x600 | 4000 | 4.8
| 70 | 2x600 | 3500 | 4.2
| 80 | 2x600 | 3000 | 3.6
| 100 | 2x600 | 2500 | 3
LISTA DE PRETURI Armacell Tubolit DG
Material pe baza de polietilena pentru izolarea tevilor, instalatiilor sanitare si de incalzire
Coeficientul de conductivitate termica λ= 0,038 W/mK . Temperatura de aplicare < +102 0C
| Grosime perete |  | 5 mm fara crestatura |  | 9 mm semi-crestata
| Diametrul exterior al tevii |  | m/cutie |  | m/cutie
| mm | toli
| 12 |  | 380 |  | 300
| 15 | 1/4 | 300 |  | 232
| 18 | 3/8 | 240 |  | 190
| 22 | 1/2 | 200 |  | 162
| 28 | 3/4 | 160 |  | 126
| 35 | 1 | 120 |  | 92
| 42 | 5/4 |  |  | 72
| 48 | 1,5 |  |  | 66
| 54 | 7/4 |  |  | 50
| 60 | 2 |  |  | 46
| 76 | 2,5 |  |  | 32
| 89 | 3 |  |  | 22
| Grosime perete |  | 13 mm semi-crestata |  | 20 mm semi-crestata
| Diametrul exterior al tevii |  | m/cutie |  | m/cutie
| mm | toli
| 12 |  | 190
| 15 | 1/4 | 162 |  | 84
| 18 | 3/8 | 136 |  | 78
| 22 | 1/2 | 120 |  | 72
| 28 | 3/4 | 98 |  | 60
| 35 | 1 | 72 |  | 46
| 42 | 5/4 | 56 |  | 40
| 48 | 1,5 | 50 |  | 32
| 54 | 7/4 | 46 |  | 32
| 60 | 2 | 38 |  | 28
| 76 | 2,5 | 24 |  | 18
| 89 | 3 | 18 |  | 12
| 110 | 3.5 | 12 |  | 10
| 114 | 4 | 10 |  | 8
Business 2 Business

## Goldfol
Folii microperforate si anticondens, plasa si benzi din fibra de sticla
Denumire produs | Caracteristici | Densitate g/m² | m² / sul | UM
Folii microperforate si anticondens
GOLDFOL- D 90 | folii difuze (microperforate) | 90 | 75 | m²
GOLDFOL- D 110 | folii difuze (microperforate) | 110 | 75 | m²
GOLDFOL- N 90 | folii impermeabile | 90 | 75 | m²
GOLDFOL- N 110 | folii impermeabile | 110 | 75 | m²
GOLDCON 140 | folii anticondens | 140 | 75 | m²
Plasa din fibra de sticla
Plasa fibra de sticla | ochiuri 5 x 5 mm | 125 | 50 | m²
Plasa fibra de sticla | ochiuri 13 x 13 mm | 110 | 50 | m²
Denumire produs | Caracteristici | buc/cutie | UM
Benzi din fibra de sticla pentru gips carton
Banda autoadeziva | 20 m x 48 mm | 60 | buc
Banda autoadeziva | 45 m x 48 mm | 54 | buc
Banda autoadeziva | 90 m x 48 mm | 24 | buc
Banda de fibra de sticla | 25 m x 50 mm | 40 | buc
Note on A39: 0,045 kg/tekercs
Business 2 Business

## JCP
ICOPAL hidroizolatii
Denumire | Greutate kg/sul | Grosime mm | mp/sul | mp/palet
*A 330 SH | 14 | > 1mm | 20 | 840
*R 330 SHS | 15 | 1 | 10 | 420
R 330 SH | 25 | 1 | 15 | 300
R 60 SR | 30 | 1 | 10 | 240
*HYDROBIT 3000 | 31 | 3 | 10 | 240
*HYDROBIT V 60 S | 31 | 3.5 | 10 | 200
HYDROBIT V 60 S 35 | 39 | 3.5 | 10 | 150
*HYDROBIT V 60 S 42 H 01 | 36 | 4.2 | 7,5 | 150
GLASBIT G 200 S 40 | 34 | 4 | 7,5 | 150
GLASBIT G 200 S 42 H 01 | 36 | 4.2 | 7,5 | 150
FOALBIT AL S 40 | 36 | 4 | 7,5 | 150
ELASTOBIT ST S 40 | 34 | 4 | 7,5 | 150
ELASTOBIT ST S 42 H 01 | 36 | 4.2 | 7,5 | 150
ELASTOBIT PR S 40 | 34 | 4 | 7,5 | 150
ELASTOBIT PR S 42 H |  | 4.2
ELASTOBIT PR S 50 H 01 | 32 | 5.2 | 5 | 120
ELASTIK GV | 33 |  | 7,5 | 150
ELASTIK GV TOP | 37 |  | 7,5 | 150
ELASTIK GG | 43 |  | 10 | 150
ELASTIK PV | 33 |  | 7,5 | 150
ELASTIK PV TOP | 37 |  | 7,5 | 150
VENTIBIT SR | 28 | 2.2 | 10 | 240
MIKROVENT SR S 42 H | 36 | 4.2 | 7,5 | 150
MEZOFOL B | 30 | 1.1 | 30 | 720
BITULEP PE 20 | 23 | 2 | 10 | 240
BITULEP AL 20 | 24 | 2 | 10 | 240
Denumire | Greutate kg/sul |  | buc/pal | mp/pal
*SINDRILA J C P HX* 01 | 1,3 |  | 540 | 72
*SINDRILA J C P BB* 01 | 1,5 |  | 540 | 72
*SINDRILA J C P OB* 01 | 1,6 |  | 546 | 78
*SINDRILA J C P DM* 01 | 1,3 |  | 648 | 72
HX-hexagon | BB-solzi
OB-dreptunghiular | DM-diamant